## Аркуш1
Технические характеристики CAW-V2
Условия применения
Способ сварки (защитный газ): CO2, MAG
Диаметр проволоки: 1.0-1.6 мм
Удлинение проволоки: 15-25 мм
Типы сварочных швов: тавровый (допускается зазор 1-2 мм), V- образная разделка (30, 459)
Условия сварки
Сварочный ток: > 180 А
Скорость сварки: < 15 мм/секунду
Мин. длина сварки: 100 мм
Ширина колебаний: 1.5 - 5 мм
Частота колебаний: 1.5 - 4 Гц
Тип колебаний: Z-образный
Режим сварки: DC / импульсная